## MŠ Rovečné
Snížení energetické náročnosti MŠ v obci Rovečné
Technické parametry výrobků
V souladu s bodem 4.6. Zadávací dokumentace uchazeč v nabídce doloží doklady, ze kterých bude vyplývat, že nabídka uchazeče splňuje všechny stanovené technické a kvalitativní požadavky. Součástí nabídky uchazeče budou tedy certifikáty, výpočty a další dokumenty níže uvedené, splňující stanvené podmínky zadavatele.
| Popis | Specifikace | Způsob prokázání
Kontaktní zateplovací systém | Kompletní zateplovací systém | ETICS dle normy ČSN 732901, kvalitativní třída A | např. Evropské technické schválení nebo Stavebně technické osvědčení
| Lepidlo | přídržnost minimálně 0,2 Mpa | např. certifikát od výrobce
| Izolant | EPS-70 F, minimální objemová hmotnost 13,5kg na m3 | např. certifikát od výrobce
| Izolant | EPS-70 F - max. λ = 0,039 Wm-1K-1 | např. certifikát od výrobce
| Izolant minerální vata | minerální vata - max. λ = 0,039 Wm-1K-1 | např. certifikát od výrobce
| Izolant sokl | XPS - max. λ = 0,035 Wm-1K-1 | např. certifikát od výrobce
| Výztužná síťovina | gramáž min. 155 g/m2 | např. certifikát od výrobce
| Výztužná síťovina | alkalicky odolná povrchová vrstva | např. certifikát od výrobce, nebo prohlášení o shodě
| Kotvy | Kotvy pro ukotvení vnějšího kontaktního tepelně izolačního systému s omítkou | kotvy s platným osvědčením ETA (Evropské technické schválení)
| Omítka | probarvená silikonová omítka s anorganickými pigmenty, zrno 2 mm | např. certifikát od výrobce
Střecha | EPS 100S | max. λ = 0,039 Wm-1K-1 | např. certifikát od výrobce
| Požární bezpečnost | Třída reakce Broof (t3) | např. certifikát od výrobce
| Hydroizolační folie | tloušťka folie min. 1,4 mm | např. certifikát od výrobce
| Hydroizolační folie | difuzní odpor ≥ 15 000 µ | např. certifikát od výrobce
| Kompletní střešní systém | Certifikát dodavatele | certifikát notifikované osoby
Výplně otvorů | Profil | minimálně 5 komor | např. certifikát od výrobce
| Stavební hloubka | min. 73 mm | např. certifikát od výrobce
| Součinitel prostupu celého okna | UW ≤ 1,2 Wm-2K-1 | např. certifikát od výrobce
| Součinitel prostupu dveří | Ud ≤ 1,2 Wm-2K-1 | doložit certifikátem nebo výpočtem pro pozice 01
| Výztuž | musí být dimenzována dle rozměru okna, dle směrnic dodavatele profilů | statický výpočet pozice 06
| Zasklení | Izolační dvojsklo s pokovenou vnitřní stranou vnitřního izolačního skla, s teplým „warm edge“ distančním rámečkem . Ug ≤ 1,1 Wm-2K-1 nebo takové aby vyhovělo požadavkům ČSN 730540-2:2011 (Z1 2012) na celkový součinitel prostupu teplaUW ≤ 1,2 Wm-2K-1. Distanční rámeček musí být co nejvíce zapuštěn do zasklívací drážky křídla okna, tak jak to maximálně dovolí technologický postup pro zasklívání. Zasklení musí být navrženo tak aby bylo v souladu s ČSN 730530-2 a dle ČSN 730580 mohou být změny činitele denní osvětlenosti v místnostech v hodnotách setin. U prosklených dveří (i balkonových) použít bezpečnostní sklo. | certifikát izolačního dvojskla
| Kování | Celoobvodové kování. Dle typu okna otvíravé (O), otvíravě-sklopné (OS), sklopné (S). Všechna křídla OS musí být vybavena pojistkou proti současnému otevření a sklopení a čtvrtou polohou kliky – odtěsněno. Současně musí být všechna křídla O a OS vybavena zvedačem okenního křídla. Všechna okna musí mít kování oken doplněno samoseřiditelným bezpečnostním uzavíracím bodem v rohu křídla okna pod klikou. Umístit otevírání do snadno přístupné výšky pro dospělou osobu. | nákres uzavíracích bodů pro jednotlivé typy oken v pozicích
| Kotvení a těsnění oken vůči stavebnímu otvoru | Okna budou osazována dle směrnic pro montáž dodavatele profilového systému pro výrobu oken. Kotvení oken musí být provedeno - rámy - ocelo–hliníkovými pozinkovanými rámovými kotvami, případně turbošrouby. Kotvy budou osazeny krytkami. Kotvení bude prováděno do 200 mm od každého rohu okna a pak každých max. 700 mm. Např. na okno o rozměru 2100x1600 mm bude použito 14 ks kotvicích bodů. | nákres rozmístění kotevních bodů, statický výpočet kotvení pozice 06
| Tepelně technické vlastnosti | Provedení oken musí splňovat požadavky ČSN 730540-2:2012 z hlediska kritických povrchových teplot na styku rám okna a ostění. Součinitel prostupu tepla otvorovou výplní musí vyhovovat požadavkům ČSN 730540-2:2012. Tyto skutečnosti musí být doloženy zobrazením průběhu izotherm v ostění pro typické ostění každého objektu a navrženou otvorovou výplň, viz příloha výpis prvků. | Zobrazení průběhu izotherm pro zdivo z CP 375 mm a rám pozice 06. Venkovní návrhová teplota -15°C, vnitřní 18°C.
| Akustické vlastnosti | Provedení oken musí vyhovovat ČSN 730532 a ČSN EN 12354-2 a být v souladu se zákonem 502/2000 Sb. o ochraně zdraví před nepříznivými účinky zvuku a vibrací. Provedení oken musí vyhovovat požadavkům Rw = 35dB. | Certifikát nebo protokol zkušebny prokazující akustické vlastnosti oken